## TD Elma
| Таблица устойчивости жидкостей для бочковых и контейнерных насосов | [13 empty] | www.td-elma.ru
Материал (трубки, пистолет)
[7 empty] | Полипропилен |  |  |  | Фторопласт |  | Алюминиевый |  | Нержавейка |  |  | Сталь
[9 empty] | 3 | 1,2,4 |  | 5 |  | 6 |  | 7.8 | 9, 10
Ref.Nr. | № | Среда | Химическая формула | Синоним | Концентрацция в % | Плотность кг/дм³ | PP-GLRD-SS, RE-PP- GLRD, MP-PP-GLRD | PP-GLRD-HC | PP-DL-SS | B2-PP-DL, PP-DL-HC | PVDF-GLRD | PVDF-DL | Alu-GLRD | Alu-DL | Niro-GLRD | B2-Niro-DL (nicht Ex), Niro-DL | RE-Niro-GLRD, MP-Niro-GLRD | HC-GLRD
1001 | 1 | Ацеталдегид | CH3CHO | 0 | 40 | 0 | B2 | B2 | B | B | B2 | B | B2 | B | B2 | B | B | B
1002 | 2 | Ацеталдегид | CH3CHO | Этанал | t.rein | 0.79 | – | – | – | – | – | – | – | – | B2 | B | B | B
1003 | 3 | Ацетамид | CH3CONH2 |  | t.rein | 0.98 | B | B | B | B | B | B | – | – | B | B | B | B
1004 | 4 | Ацетангидрид | (CH3CO)2O | Ангидрит уксус.кислоты trein | t.rein | 1.09 | – | – | – | – | – | – | – | – | B2 | B | B | B
1005 | 5 | Сложный эфир уксусной кислоты СН3СООС2Н5 | CH3COOC2H5 | 0 | 100 | 1.03 | – | – | – | – | – | – | – | B | B6 | B | B | B
1006 | 6 | Ацетон | CH3COCH3 | 0 | 10 | 0 | – | – | – | – | – | – | – | – | B2 | B | B | B
1007 | 7 | Ацетон | CH3COCH3 | Пропанон | t.rein | 0.79 | – | – | – | – | – | – | – | – | B2 | B | B | B
1008 | 8 | ацетонитрил | CH3CN | Метилцианид | 0 | 0.78 | – | – | – | – | – | – | – | – | B6 | B | B | B
1009 | 9 | Акрилнитрил | CH2CHCN | Винилцианид | t.rein | 0.81 | – | – | – | – | – | – | – | – | B6 | B | B | B
1010 | 10 | Сложный этиловый эфир СН3СООС2Н5 | CH2 = CHCO2CH2CH3 | Этилакрилат | t.rein | 0 | – | – | – | – | – | – | – | – | B6 | B | B | B
1011 | 11 | Адипиновая кислота | HOOC(CH2)4COOH | Hexandisäure | ges. | 1.36 | B | B | B | B | B | B | B | B | B | B | B | B
1012 | 12 | Аккумуляторная кислота | H2SO4 | Серная кислота | 40 | 1.3 | – | B | – | B | B | B | – | – | – | – | – | B
1013 | 13 | Квасцы | KAl(SO4)2x12H2O | Калий-сульфат алюминия | 50 | 0 | B | B | B | B | B | B | B | B | B | B | B | B
1014 | 14 | Этиловый спирт | H2C = CHCH2OH | Винилкарбинол | 96 | 0.85 | – | – | – | – | – | – | – | – | B6 | B | B | B
1015 | 15 | Хлорид алюминия | AlCl3 | 0 | 10 | 0 | – | B | – | B | B | B | – | – | – | – | – | B
1016 | 16 | Хлорид алюминия | AlCl3 | 0 | ges. | 0 | – | B | – | B | B | B | – | – | – | – | – | B
1017 | 17 | Нитрат алюминия | Al(NO3)3 | 0 | ges. | 0 | B | B | B | B | B | B | – | – | B | B | B | B
1018 | 18 | Сульфат алюминия | Al2(SO4)3 | 0 | 10 | 0 | B | B | B | B | B | B | – | – | B | B | B | B
1019 | 19 | Сульфат алюминия | Al2(SO4)3 | 0 | ges. | 1.61 | B | B | B | B | B | B | – | – | B | B | B | B
1020 | 20 | Муравьиная кислота | HCOOH | 0 | 50 | 0 | B2 | B2 | B | B | B2 | B | – | – | B2 | B | B | B
1021 | 21 | Муравьиная кислота | HCOOH | 0 | t.rein | 1.22 | – | – | – | – | – | – | – | – | B2 | B | B | B
1022 | 22 | Водный раствор аммиака | NH3 | Нашатырный спирт | ges. | 0.61 | B2 | B2 | B | B | B2 | B | – | – | B2 | B | B | B
1023 | 23 | Ацетат аммония | CH3COONH4 | 0 | 0 | 0 | B2 | B2 | B | B | B2 | B | B2 | B | B2 | B | B | B
1024 | 24 | Карбонат аммония | (NH4)2CO3 | Углекислый аммоний | 0 | 0 | B2 | B2 | B | B | B2 | B | B2 | B | B2 | B | B | B
1025 | 25 | Хлорид аммония | NH4Cl | Хлористый аммоний | ges. | 1.07 | – | B | – | B | B | B | – | – | – | – | – | B
1026 | 26 | Фторид аммония | NH4F | Фтористый аммоний | 14 | 0 | – | B | – | B | B | B | – | – | – | – | – | B
1027 | 27 | Аммонийфторсиликат | (NH4)2SiF6 | 0 | t.rein | 0 | B2 | B2 | B | B | B2 | B | B2 | B | B2 | B | B | B
1028 | 28 | Нитрат аммония | NH4NO3 | Аммиачная селитра | 10 | 0 | B | B | B | B | B | B | – | – | B | B | B | B
1029 | 29 | Нитрат аммония | NH4NO3 | Аммиачная селитра | 50 | 1.23 | B | B | B | B | B | B | – | – | B | B | B | B
1030 | 30 | Нитрат аммония | NH4NO3 | Аммиачная селитра | ges. | 0 | B | B | B | B | B | B | – | – | B | B | B | B
1031 | 31 | Фосфат аммония | NH4H2PO4 | Монофосфат аммония | 0 | 0 | B | B | B | B | B | B | – | – | B | B | B | B
1032 | 32 | Сульфат аммония | (NH4)2SO4 | 0 | 10 | 0 | B | B | B | B | B | B | – | – | – | B | B | B
1033 | 33 | Сульфат аммония | (NH4)2SO4 | 0 | 50 | 1.28 | B | B | B | B | B | B | – | – | – | B | B | B
1034 | 34 | Сульфат аммония | (NH4)2SO4 | Азотнокислый аммоний | ges. | 1.3 | B | B | B | B | B | B | – | – | – | B | B | B
1035 | 35 | Сульфат аммония | (NH4)2SO3 | 0 | 10 | 0 | B | B | B | B | B | B | – | – | B | B | B | B
1036 | 36 | Амилацетат | CH3CO2C5H11 | Пентилацетат | t.rein | 0.88 | – | – | – | – | – | – | – | – | B6 | B | B | B
1037 | 37 | Амиловый спирт | C5H11OH | Пентанол-1 | t.rein | 0.82 | – | – | – | – | – | – | – | – | B2 | B | B | B
1038 | 38 | Амилхлорид | CH3(CH2)4Cl | Пентилхлорид | t.rein | 0.87 | – | – | – | – | – | – | – | – | B | B | B | B
1039 | 39 | Анилин | C6H7N | 0 | t.rein | 1.01 | – | – | – | – | – | – | – | – | B | B | B | B
1040 | 40 | Анон | C6H10O | Циклогексанон | t.rein | 0.95 | – | – | – | – | – | – | – | – | B6 | B | B | B
1041 | 41 | Яблочная кислота | (HO2C)CH2CHOH | Гидроксид янтарной кислоты | 50 | 0 | B | B | B | B | B | B | – | – | B | B | B | B
1042 | 42 | Мышьяк | H3AsO4 | 0 | 10 | 0 | B | B | B | B | B | B | – | – | B | B | B | B
1043 | 43 | Мышьяк | H3AsO4 | 0 | 80 | 0 | B | B | B | B | B | B | – | – | B | B | B | B
1044 | 44 | Этанол | CH3CH2(OH) | Этиловый спирт | t.rein | 0.79 | – | – | – | – | – | – | – | – | B2 | B | B | B
1045 | 45 | Эфир | (C2H5)2O | Прост. этиловый эфир | t.rein | 0.71 | – | – | – | – | – | – | – | – | B6 | B | B | B
1046 | 46 | Эфирные масла | Микстуры | 0 | 0 | 0 | – | – | – | – | – | – | – | B | B6 | B | B | B
1047 | 47 | Этилацетат | CH3COOCH2CH3 | Этил. эфир уксусн. кислоты | t.rein | 0.9 | – | – | – | – | – | – | – | – | B6 | B | B | B
1048 | 48 | Этиловый спирт | CH3CH2(OH) | Этанол | t.rein | 0.79 | – | – | – | – | – | – | – | – | B2 | B | B | B
1049 | 49 | Этилбензол | CH3CH2C6H5 | 0 | t.rein | 0.87 | – | – | – | – | – | – | – | – | B6 | B | B | B
1050 | 50 | Этилхлорид | C2H5Cl | Хлорэтан | t.rein | 0.92 | – | – | – | – | B | B | – | – | B | B | B | B
1051 | 51 | Этиленбромид | Br(CH2)2Br | Диброметан | t.rein | 2.18 | – | – | – | – | – | – | – | – | B | B | B | B
1052 | 52 | Этиленхлоргидрин | ClCH2CH2OH | Хлорэтанол | t.rein | 1.2 | – | – | – | – | – | – | – | – | B2 | B | B | B
1053 | 53 | Этиленхлорид | Cl(CH2)2Cl | Дихлорэтан | t.rein | 1.26 | – | – | – | – | – | – | – | – | B | B | B | B
1054 | 54 | Этилендиамин | (CH2)2(NH2)2 | 1,2-Диаминэтан | t.rein | 0.98 | – | – | – | – | – | – | – | – | B2 | B | B | B
1055 | 55 | Этиленгликол | (CH2OH)2 | Гликол | t.rein | 1.11 | B | B | B | B | B | B | B | B | B | B | B | B
1056 | 56 | Окись этилена(Эпоксид) | (CH2)2O | Оксиран | t.rein | 0.89 | – | – | – | – | – | – | – | – | B6 | B | B | B
1057 | 57 | Этилгликол | HOCH2CH2OH | Cellosolve | t.rein | 0.93 | – | – | – | – | – | – | – | – | B | B | B | B
1058 | 58 | Едкое кали | KOH | Гидроокись калия | 20 | 1.19 | B2 | B2 | B | B | B2 | B | – | – | B2 | B | B | B
1059 | 59 | Едкое кали | KOH | Гидроокись калия | 30 | 1.29 | B2 | B2 | B | B | B2 | B | – | – | B2 | B | B | B
1060 | 60 | Едкое кали | KOH | Гидроокись калия | 60 | 1.63 | B2 | B2 | B | B | B2 | B | – | – | B2 | B | B | B
1061 | 61 | Едкий натр | NaOH | Гидроокись натрия | 10 | 1.16 | B2 | B2 | B | B | B2 | B | – | – | B2 | B | B | B
1062 | 62 | Едкий натр | NaOH | Гидроокись натрия | 30 | 1.33 | B2 | B2 | B | B | B2 | B | – | – | B2 | B | B | B
1063 | 63 | Едкий натр | NaOH | Гидроокись натрия | 50 | 1.53 | B2 | B2 | B | B | B2 | B | – | – | B2 | B | B | B
1064 | 64 | Хлорид бария | BaCl2 | 0 | 10 | 0 | – | B | – | B | B | B | – | – | – | – | – | B
1065 | 65 | Хлорид бария | BaCl2 | 0 | 25 | 1.27 | – | B | – | B | B | B | – | – | – | – | – | B
1066 | 66 | Хлорид бария | Ba(OH)2 | Гидроокись бария | ges. | 0 | B | B | B | B | B | B | – | – | B | B | B | B
1067 | 67 | Бензалдегид | C6H5CHO | Миндальное масло | 0.1 | 0 | B | B | B | B | B | B | B | B | B | B | B | B
1068 | 68 | Бензалдегид | C6H5CHO | Миндальное масло | t.rein | 1.05 | – | – | – | – | – | – | B2 | B | B2 | B | B | B
1069 | 69 | Бензин | C5H12-C12H26 | 0 | t.rein | 0.73 | – | – | – | – | – | – | – | – | B | B | B | B
1070 | 70 | Бензойная кислота | C6H5COOH | 0 | 10 | 1.27 | B | B | B | B | B | B | B | B | B | B | B | B
1071 | 71 | Бензол | C6H6 | 0 | t.rein | 0.88 | – | – | – | – | – | – | – | – | B | B | B | B
1072 | 72 | Бензиловый спирт | C7H8O | 0 | t.rein | 1.04 | – | – | – | – | – | – | – | – | B | B | B | B
1073 | 73 | Бензилхлорид | C6H5CH2Cl | Хлортолуол | 0 | 1.11 | – | – | – | – | – | – | – | – | B | B | B | B
1074 | 74 | Янтарная кислота | C4H6O4 | Этандикарбоновая кислота | 50 | 1.06 | B | B | B | B | B | B | B | B | B | B | B | B
1075 | 75 | Горькая соль | MgSO4 | Сульфат магния | 10 | 0 | B | B | B | B | B | B | B | B | B | B | B | B
1076 | 76 | Горькая соль | MgSO4 | Сульфат магния | ges. | 1.28 | B | B | B | B | B | B | B | B | B | B | B | B
1077 | 77 | Синильная кислота | HCN | Цианистоводородная кислота | t.rein | 0.69 | – | – | – | – | – | – | – | – | B | B | B | B
1078 | 78 | Уксуснокислый свинец | Pb(CH3CO2)2 | Свинцовый сахар | 10 | 0 | B | B | B | B | B | B | – | – | B | B | B | B
1079 | 79 | Уксуснокислый свинец | Pb(CH3CO2)2 | Свинцовый сахар | ges. | 0 | B | B | B | B | B | B | – | – | B | B | B | B
1080 | 80 | Раствор хлора | NaOCl | Гидрохлорид натрия | 10 | 0 | – | – | – | – | B | B | – | – | – | – | – | B
1081 | 81 | Раствор хлора | NaOCl | Гидрохлорид натрия | 12.5 | 0 | – | – | – | – | B | B | – | – | – | – | – | B
1082 | 82 | Раствор хлора | NaOCl | Гидрохлорид натрия | 20 | 0 | – | – | – | – | B | B | – | – | – | – | – | B
1083 | 83 | Нитрат свинца | Pb(NO3)2 | 0 | 20 | 1.33 | B | B | B | B | B | B | B | B | B | B | B | B
1084 | 84 | Тетраэтил свинца | (C2H5)4Pb | Этилфлуид | t.rein | 1.66 | B | B | B | B | B | B | – | – | B | B | B | B
1085 | 85 | Бура | Na2B4O7 | Тетраборат натрия | 10 | 0 | B | B | B | B | B | B | – | – | B | B | B | B
1086 | 86 | Бура | Na2B4O7 | Тетраборат натрия | ges. | 1.03 | B | B | B | B | B | B | – | – | B | B | B | B
1087 | 87 | Борная кислота | H3BO3 | 0 | 10 | 0 | B | B | B | B | B | B | B | B | B | B | B | B
1088 | 88 | Борная кислота | H3BO3 | 0 | ges. | 1.01 | B | B | B | B | B | B | – | – | B | B | B | B
1089 | 89 | Бром | Br2 | 0 | t.rein | 3.19 | – | – | – | – | – | – | – | – | – | – | – | B
1090 | 90 | Бромная кислота | HBrO3 | 0 | 10 | 0 | – | – | B6 | B6 | – | B6 | – | – | – | – | – | –
1091 | 91 | Бромистоводородн кислота | HBr | Раствор гидробромида | 10 | 1.07 | – | – | – | – | – | – | – | – | – | – | – | –
1092 | 92 | Бромистоводородн кислота | HBr | Раствор гидробромида | 48 | 1.44 | – | – | – | – | – | – | – | – | – | – | – | –
1093 | 93 | Бутан | C4H10 | 0 | 50 | 0.58 | – | – | – | – | – | – | – | – | B | B | B | B
1094 | 94 | Бутандиол | HO(CH2)4OH | Бутиленгликол | t.rein | 1.01 | – | – | – | – | B | B | B | B | B | B | B | B
1095 | 95 | Бутанол | C4H9OH | Бутиловый спирт | 100 | 0.81 | – | – | – | – | – | – | – | – | B2 | B | B | B
1096 | 96 | Бутанон | CH3CO°CH2CH3 | Метилэтилкетон | 100 | 0.81 | – | – | – | – | – | – | – | – | B2 | B | B | B
1097 | 97 | Масляная кислота | CH3(CH2)2CO2H | Бутанкарбоновая кислота | 20 | 0.88 | B | B | B | B | B | B | – | – | B | B | B | B
1098 | 98 | Масляная кислота | CH3(CH2)2CO2H | Бутанкарбоновая кислота | t.rein | 0.96 | B | B | B | B | B | B | – | – | B | B | B | B
1099 | 99 | Бутилацетат | CH3CO2(CH2)3CH3 | Бутил- уксусная кислота | 100 | 0.88 | – | – | – | – | – | – | – | – | B6 | B | B | B
1100 | 100 | Бутиловый спирт | C4H9OH | Бутанол | 100 | 0.81 | – | – | – | – | – | – | – | – | B2 | B | B | B
1101 | 101 | Бутилхлорид | CH3(CH2)3Cl | Хлорбутан | t.rein | 0.89 | – | – | – | – | – | – | – | – | – | – | – | B
1102 | 102 | Бутиленгликол | C4H10O2 | Бутандиол | t.rein | 1.01 | – | – | – | – | B | B | B | B | B | B | B | B
1103 | 103 | Бутилгликол | HO(CH2)4OH | 0 | 0 | 0.9 | – | – | – | – | – | – | B | B | B | B | B | B
1104 | 104 | Бутилфенол | C10H14O | Бутилфен | t.rein | 0 | – | – | B | B | – | B | – | – | B6 | B | B | B
1105 | 105 | Бутилфталат | C6H4(COOC4H9)2 | Дибутилфталат | t.rein | 1.05 | – | – | – | – | – | B | – | B | B6 | B | B | B
1106 | 106 | Бисульфат кальция | Ca(HSO3)2 | Сульфитный щелок | 10 | 0 | B | B | B | B | B | B | – | – | B | B | B | B
1107 | 107 | Бисульфат кальция | Ca(HSO3)2 | Сульфитный щелок | ges. | 0 | B | B | B | B | B | B | – | – | B | B | B | B
1108 | 108 | Хлорат кальция | Ca(ClO3)2 | 0 | 10 | 0 | B | B | B | B | B | B | – | – | B | B | B | B
1109 | 109 | Хлорид кальция | CaCl2 | Хлористый кальций | 10 | 0 | B | B | B | B | B | B | – | – | B | B | B | B
1110 | 110 | Хлорид кальция | CaCl2 | Хлористый кальций | ges. | 1.4 | B | B | B | B | B | B | – | – | B | B | B | B
1111 | 111 | Гипохлорит кальция | Ca(ClO)2 | 0 | 10 | 0 | – | B | – | B | B | B | – | – | – | – | – | B
1112 | 112 | Нитрат кальция | Ca(NO3)2 | 0 | 50 | 1.48 | B | B | B | B | B | B | B | B | B | B | B | B
1113 | 113 | Caprylsäure | CH3(CH2)6COOH | Октановая кислота | 0 | 0 | – | – | – | – | B | B | – | – | B | B | B | B
1114 | 114 | Хлорэтан | CH3CH2Cl | Этилхлорид | t.rein | 0.92 | – | – | – | – | B | B | – | – | B | B | B | B
1115 | 115 | Хлорбензол | C6H5Cl | Монохлорбензол | t.rein | 1.11 | – | – | – | – | – | – | – | – | B | B | B | B
1116 | 116 | Раствор хлора | NaOCl | Гипохлорид натрия | 10 | 0 | – | – | – | – | B | B | – | – | – | – | – | B
1117 | 117 | Раствор хлора | NaOCl | Гипохлорид натрия | 12.5 | 0 | – | – | – | – | B | B | – | – | – | – | – | B
1118 | 118 | Хлористоуксусная кислота | ClCH2COOH | Монохлористоуксусная | 85 | 1.36 | – | B2 | – | B | B2 | B | – | – | – | – | – | B
1119 | 119 | Хлористоуксусная кислота | ClCH2COOH | Монохлористоуксусная | 98 | 1.36 | – | B2 | – | B | B2 | B | – | – | – | – | – | B
1120 | 120 | Хлороформ | CHCl3 | Трихлорметан | 100 | 1.48 | – | – | – | – | – | B | – | – | B6 | B | B | B
1121 | 121 | Хлоротен | Cl3CCH3 | Трихлорэтан | t.rein | 1.34 | – | – | – | – | B | B | – | – | B | B | B | B
1122 | 122 | Хлорноватая кислота | HClO3 | 0 | 10 | 0 | – | B | – | B | B | B | – | – | – | – | – | B
1123 | 123 | Хлористая сульфокислота | HSO3Cl | Хлористосерная кислота | t.rein | 1.77 | – | – | – | – | – | – | – | – | – | – | – | –
1124 | 124 | Хлортолуол | C7H7Cl | Бензилхлорид | 0 | 1.11 | – | – | – | – | – | – | – | – | B | B | B | B
1125 | 125 | Хлорная вода | Cl2/H2O | 0 | ges. | 0 | – | – | – | – | B | B | – | – | – | – | – | B
1126 | 126 | Хромовая кислота | H2CrO4 | Триокись хрома | 30 | 0 | – | – | – | – | B | B | – | – | – | – | – | B
1127 | 127 | Хромовая кислота | H2CrO4 | Триокись хрома | 50 | 0 | – | B | – | B | B | B | – | – | – | – | – | B
1128 | 128 | Лимонная кислота | C6H8O7 | Лимонная кислота | 50 | 1.22 | B | B | B | B | B | B | – | – | B | B | B | B
1129 | 129 | Клофен | Микстура | Хлордифенил | t.rein | 0 | – | – | – | – | – | – | B | B | B | B | B | B
1130 | 130 | Кротоналдегид | C4H6O | 2-Бутенал | t.rein | 0.85 | – | – | – | – | – | – | – | – | B | B | B | B
1131 | 131 | Цианистоводородн кисл | HCN | Синильная кислота | t.rein | 0.69 | – | – | – | – | – | – | – | – | B | B | B | B
1132 | 132 | Циклогексан | C6H12 | Гексагидробензол | t.rein | 0.78 | – | – | – | – | – | – | – | – | B | B | B | B
1133 | 133 | Циклогексанол | C6H11OH | Гексалин | t.rein | 0.94 | – | – | – | – | B | B | – | – | B | B | B | B
1134 | 134 | Декалин | C10H18 | Декагидронафталин | t.rein | 0.88 | – | – | – | – | B | B | B | B | B | B | B | B
1135 | 135 | Декстрин | (C6H10O5)xH2O | Декстрин | 18 | 0 | B | B | B | B | B | B | B | B | B | B | B | B
1136 | 136 | Диэтаноламин | HN(CH2CH2OH)2 | 0 | 0 | 1.1 | – | – | – | – | – | – | – | – | B6 | B | B | B
1137 | 137 | Диэтиловый эфир | (CH3CH2)2NH | Серный эфир | 100 | 0.71 | – | – | – | – | – | – | – | – | B6 | B | B | B
1138 | 138 | Дибутиловый эфир | (CH3CH2)2O | Бутиловый эфир | t.rein | 0.77 | – | – | – | – | – | – | – | – | B6 | B | B | B
1139 | 139 | Дибутилфталат | C4H9OC4H9 | Палутинол С | t.rein | 1.05 | – | – | – | – | – | B | – | B | B6 | B | B | B
1140 | 140 | Дихлорэтан | C6H4(CO2C4H9)2 | Этиленхлорид | t.rein | 1.26 | – | – | – | – | – | – | – | – | B | B | B | B
1141 | 141 | Дихлорэтилен 1,1 | ClCH2CH2Cl | Ацетилендихлорид | t.rein | 1.22 | – | – | – | – | – | – | – | – | B | B | B | B
1142 | 142 | Дихлордифторметан | Cl2CCH2 | Фреон 12, Фриген 12 | t.rein | 1.32 | – | – | – | – | – | – | – | – | B6 | B | B | B
1143 | 143 | Дихлоруксусная кислота | CF2Cl2 | 0 | t.rein | 1.56 | – | B2 | – | B | B2 | B | – | – | – | – | – | B
1144 | 144 | Дихлорметан | Cl2CHCOOH | Метиленхлорид | 100 | 1.33 | – | – | – | – | – | – | – | – | B6 | B | B | B
1145 | 145 | Дизель | CH2Cl2 | 0 | 100 | 0 | – | – | – | – | B | B | B | B | B | B | B | B
1146 | 146 | Дигликолевая кислота | Микстура | Окисьноуксусная кислота | 30 | 0 | B | B | B | B | B | B | – | – | B | B | B | B
1147 | 147 | Дигликолевая кислота | C4H6O5 | Окисьноуксусная кислота | ges. | 0 | B | B | B | B | B | B | – | – | B | B | B | B
1148 | 148 | Диметиламин | C4H6O5 | 0 | t.rein | 0.73 | – | – | – | B | – | B | – | – | B6 | B | B | B
1149 | 149 | Диметилбензол | C2H7N | Ксилол | t.rein | 0.86 | – | – | – | – | – | – | – | – | B | B | B | B
1150 | 150 | Диметилформамид | C6H4(CH3)2 | 0 | t.rein | 0.95 | – | – | – | – | – | – | – | – | B | B | B | B
1151 | 151 | Диоксан | HCON(CH3)2 | 0 | t.rein | 1.03 | – | – | – | – | – | – | – | – | B2 | B | B | B
1152 | 152 | Диэтиламин | C4H8O2 | 0 | 10 | 0.7 | – | – | – | – | – | – | – | – | B6 | B | B | B
1153 | 153 | Хлорид железа II | FeCl2 | Хлорид железа | 10 | 1.09 | – | B | – | B | B | B | – | – | – | – | – | B
1154 | 154 | Хлорид железа II | FeCl2 | Хлорид железа | 50 | 0 | – | B | – | B | B | B | – | – | – | – | – | B
1155 | 155 | Нитрат железа II | FeCl3 | Железо | t.rein | 0 | B | B | B | B | B | B | – | – | B | B | B | B
1156 | 156 | Сульфат железа II | Fe2(SO4)3 | Железный купорос | 20 | 1.21 | B | B | B | B | B | B | – | – | B | B | B | B
1157 | 157 | Хлорид железа III | Fe(NO3)2 | 0 | 50 | 1.55 | – | B | – | B | B | B | – | – | – | – | – | B
1158 | 158 | Сульфат железа III | FeSO4 | 0 | 50 | 1.61 | B | B | B | B | B | B | – | – | B | B | B | B
1159 | 159 | Арахисовое масло | Микстура | 0 | 0 | 0 | B | B | B | – | B | – | B | – | B | – | B | B
1160 | 160 | Нефть | Микстура | Naphtha | 0 | 0 | – | – | – | – | – | – | B | B | B | B | B | B
1161 | 161 | Уксус | CH3COOH | Винный уксус | h.ü. | 0 | B | B | B | B | B | B | – | – | B | B | B | B
1162 | 162 | Уксусная кислота | CH3COOH | 0 | 10 | 0 | B2 | B2 | B | B | B2 | B | – | – | B2 | B | B | B
1163 | 163 | Уксусная кислота | CH3COOH | 0 | 25 | 0 | B2 | B2 | B | B | B2 | B | – | – | B2 | B | B | B
1164 | 164 | Уксусная кислота | CH3COOH | 0 | 50 | 0 | B2 | B2 | B | B | B2 | B | – | – | B2 | B | B | B
1165 | 165 | Уксусная кислота | CH3COOH | 0 | 80 | 0 | – | – | B | B | – | B | – | – | B6 | B | B | B
1166 | 166 | Уксусная кислота | CH3COOH | Ледяная уксусная кислота | 100 | 1.05 | – | – | – | – | – | – | – | – | B6 | B | B | B
1167 | 167 | Ангидрид уксусной кисл | (CH3CO)2O | 0 | t.rein | 1.09 | – | – | – | – | – | – | – | – | B2 | B | B | B
1168 | 168 | Метиловый эфир укс кисл | CH3COOCH3 | Метилацетат | 100 | 0.93 | – | – | – | – | – | – | – | – | B6 | B | B | B
1169 | 169 | Кислота жирного ряда | CnH2n+1COOH | Угольные кислоты | 100 | 0.9 | B | B | B | B | B | B | – | – | B | B | B | B
1170 | 170 | Кремнефтористоводородн | H2SiF6 | 0 | 32 | 0 | – | B | – | B | B | B | – | – | – | – | – | B
1171 | 171 | Фтористоводородная кисл | HF | Плавиковая кислота | 40 | 1.06 | – | B6 | – | B6 | B6 | B6 | – | – | – | – | – | –
1172 | 172 | Фтористоводородная кисл | HF | Плавиковая кислота | 60 | 0 | – | – | – | B6 | – | B6 | – | – | – | – | – | –
1173 | 173 | Фтористоводородная кисл | HF | Плавиковая кислота | 70 | 1.23 | – | – | – | B6 | – | B6 | – | – | – | – | – | –
1174 | 174 | Формалдегид | HCHO | Формалин | 10 | 0 | B | B | B | B | B | B | – | – | B | B | B | B
1175 | 175 | Формалдегид | HCHO | Формалин | 35 | 0 | B | B | B | B | B | B | – | – | B | B | B | B
1176 | 176 | Формалдегид | HCHO | Формалин | 40 | 0 | B | B | B | B | B | B | – | – | B | B | B | B
1177 | 177 | Формамид | HCONH2 | Амид муравьиной кисл | 100 | 0 | B2 | B2 | B | B | B2 | B | B2 | B | B2 | B | B | B
1178 | 178 | Жидкость для проявки фотопленки | Микстура | 0 | h.ü. | 0 | B | B | B | B | B | B | B | B | B | B | B | B
1179 | 179 | Фреон 12 | Cl2CF2 | Дихлордифторметан | t.rein | 1.32 | – | – | – | – | – | – | – | – | B6 | B | B | B
1180 | 180 | Незамерзающие средства | HOCH2CH2OH | Гликол | t.rein | 1.11 | B | B | B | B | B | B | B | B | B | B | B | B
1181 | 181 | Фруктовые соки | Mixture | 0 | h.ü. | 0 | B | B | B | – | B | – | – | – | B | – | B | B
1182 | 182 | Фурфурол | C5H4O2 | Фуранальдегид | 0 | 1.16 | – | – | – | – | – | – | – | B | B6 | B | B | B
1183 | 183 | Фурфуриловый спирт | C5H6O2 | 0 | t.rein | 1.13 | – | – | – | – | – | – | B2 | B | B2 | B | B | B
1184 | 184 | Галловая кислота | C6H2(OH)3COOH | Тригидроксибензоловая | 50 | 0 | B | B | B | B | B | B | B | B | B | B | B | B
1185 | 185 | Раст дубильный экстракт | Mixture | 0 | h.ü. | 0 | B | B | B | B | B | B | B | B | B | B | B | B
1186 | 186 | Дубильная кислота | H76H52O46 | Дигалловая кислота | 50 | 0 | B | B | B | B | B | B | – | – | B | B | B | B
1187 | 187 | Сернокислый натрий | Na2SO4 | Сульфат натрия | 50 | 1.46 | B | B | B | B | B | B | B | B | B | B | B | B
1188 | 188 | Глукозная кислота | C6H12O7 | Dextronsäure | 0 | 0 | B | B | B | B | B | B | B | B | B | B | B | B
1189 | 189 | Глюкоза | C6H12O6 | Виноградный сахар | t.rein | 1.13 | B | B | B | B | B | B | – | – | B | B | B | B
1190 | 190 | Глицерин | C3H8O3 | Глюкоза | t.rein | 1.26 | B | B | B | B | B | B | B | B | B | B | B | B
1191 | 191 | Гликол | HOCH2CH2OH | Незамерзающие ср-ва | t.rein | 1.11 | B | B | B | B | B | B | B | B | B | B | B | B
1192 | 192 | Гликоловая кислота | HOCH2COOH | Гидроокись уксусной кислоты | 37 | 0 | B | B | B | B | B | B | – | – | B | B | B | B
1193 | 193 | Гликоловая кислота | HOCH2COOH | Гидроокись уксусной кислоты | 70 | 0 | – | B | – | B | B | B | – | – | – | – | – | B
1194 | 194 | Мочевина | H2NCONH2 | Карбамид | 10 | 0 | B | B | B | B | B | B | – | – | B | B | B | B
1195 | 195 | Мочевина | H2NCONH2 | Карбамид | 33 | 0 | B | B | B | B | B | B | – | – | B | B | B | B
1196 | 196 | Жидкое топливо | Микстура | 0 | h.ü. | 0 | – | – | – | – | B | B | B | B | B | B | B | B
1197 | 197 | Гептан | C7H16 | 0 | t.rein | 0.68 | – | – | – | – | – | – | – | – | B | B | B | B
1198 | 198 | Гексаметилентетрамин | (CH2)6N4 | Гексамин | 10 | 0 | – | – | – | – | – | – | – | B | B6 | B | B | B
1199 | 199 | Гексан | C6H14 | 0 | t.rein | 0.66 | – | – | – | – | – | – | – | – | B | B | B | B
1200 | 200 | Гексанол | CH3(CH2)4CH2OH | Гексиловый спирт | 0 | 0.83 | – | – | – | – | – | – | – | – | B | B | B | B
1201 | 201 | Гидрацин | H2NNH2 | Диамидгидрат | t.rein | 0 | B | B | B | B | B | B | – | – | B | B | B | B
1202 | 202 | Изобутиловый спирт | C3H7CH2OH | Изобутанол | 100 | 0.81 | – | – | – | – | – | – | – | – | B | B | B | B
1203 | 203 | Изооктан | C8H18 | 2.2.4-Триметилпентан | t.rein | 0.69 | – | – | – | – | – | – | – | – | B | B | B | B
1204 | 204 | Изооктанол | C8H17OH | 2-Этил 1-Гексанол | t.rein | 0.83 | – | – | – | – | – | – | – | – | B | B | B | B
1205 | 205 | Изопропанол | (CH3)2CHOH | Пропанол | t.rein | 0.78 | – | – | – | – | – | – | – | – | B | B | B | B
1206 | 206 | Изопропилацетат | CH3COOCH(CH3)2 | Пропилацетат | 0 | 0.89 | – | – | – | – | – | – | – | – | B2 | B | B | B
1207 | 207 | Изопропиловый эфир | (CH3)2CHOCH(CH3)2 | Диизопропиловый эфир | t.rein | 0.73 | – | – | – | – | – | – | – | – | B6 | B | B | B
1208 | 208 | Йодоформ | CHI3 | Трийодметан | 0 | 0 | B | B | B | B | B | B | – | – | B | B | B | B
1209 | 209 | Настойка йода | Микстура | 0 | h.ü. | 0 | – | B | – | B | B | B | – | – | – | – | – | B
1210 | 210 | Йодоводородная кислота | HJ | 0 | t.rein | 0 | – | – | – | B | – | B | – | – | – | – | – | B
1211 | 211 | Раствор едкого калия | KOH | Гидрокись калия | 20 | 1.19 | B2 | B2 | B | B | B2 | B | – | – | B2 | B | B | B
1212 | 212 | Раствор едкого калия | KOH | Гидрокись калия | 30 | 1.29 | B2 | B2 | B | B | B2 | B | – | – | B2 | B | B | B
1213 | 213 | Раствор едкого калия | KOH | Гидрокись калия | 60 | 1.63 | B2 | B2 | B | B | B2 | B | – | – | B2 | B | B | B
1214 | 214 | Бромат калия | KBrO3 | 0 | ges. | 0 | – | – | – | – | – | – | – | – | – | – | – | –
1215 | 215 | Бромид калия | KBr | Бромный калий | 10 | 1.37 | B | B | B | B | B | B | – | – | B | B | B | B
1216 | 216 | Бромид калия | KBr | Бромный калий | ges. | 0 | B | B | B | B | B | B | – | – | B | B | B | B
1217 | 217 | Карбонат калия | K2CO3 | Потаж | ges. | 0 | – | B | – | B | B | B | – | – | – | – | – | B
1218 | 218 | Хлорат калия | K2ClO3 | 0 | 50 | 0 | B | B | B | B | B | B | B | B | B | B | B | B
1219 | 219 | Хлорид калия | KCl | Сильвин | 10 | 0 | – | B | – | B | B | B | – | – | – | – | – | B
1220 | 220 | Хлорид калия | KCl | Сильвин | ges. | 1.17 | – | B | – | B | B | B | – | – | – | – | – | B
1221 | 221 | Хромат калия | K2CrO4 | 0 | 40 | 0 | B | B | B | B | B | B | B | B | B | B | B | B
1222 | 222 | Цианистый калий | KCN | 0 | 50 | 0 | B | B | B | B | B | B | – | – | B | B | B | B
1223 | 223 | Цианистый калий | KCN | 0 | ges. | 1.31 | B | B | B | B | B | B | – | – | B | B | B | B
1224 | 224 | Дихромат калия | K2Cr2O7 | Бихромат калия | 40 | 0 | B | B | B | B | B | B | – | – | B | B | B | B
1225 | 225 | Дисульфат калия | K2S2O7 | 0 | 0 | 0.92 | B | B | B | B | B | B | – | – | B | B | B | B
1226 | 226 | Железосинеродистый калий | K3Fe(CN)6 | Ferricyankalium | 10 | 0 | B | B | B | B | B | B | B | B | B | B | B | B
1227 | 227 | Железосинеродистый калий | K3Fe(CN)6 | Ferricyankalium | 20 | 1.11 | B | B | B | B | B | B | B | B | B | B | B | B
1228 | 228 | Железосинеродистый калий | K3Fe(CN)6 | Ferricyankalium | ges. | 0 | B | B | B | B | B | B | B | B | B | B | B | B
1229 | 229 | Железистосинеродистый калий | K4Fe(CN)6 | Ferrocyankalium | 10 | 0 | B | B | B | B | B | B | B | B | B | B | B | B
1230 | 230 | Железистосинеродистый калий | K4Fe(CN)6 | Ferrocyankalium | 16 | 1.11 | B | B | B | B | B | B | B | B | B | B | B | B
1231 | 231 | Железистосинеродистый калий | K4Fe(CN)6 | Ferrocyankalium | ges. | 0 | B | B | B | B | B | B | B | B | B | B | B | B
1232 | 232 | Гидроокись калия | KOH | Едкое кали | 20 | 1.19 | B2 | B2 | B | B | B2 | B | – | – | B2 | B | B | B
1233 | 233 | Гидроокись калия | KOH | Едкое кали | 30 | 1.29 | B2 | B2 | B | B | B2 | B | – | – | B2 | B | B | B
1234 | 234 | Гидроокись калия | KOH | Едкое кали | 60 | 1.63 | B2 | B2 | B | B | B2 | B | – | – | B2 | B | B | B
1235 | 235 | Гипохлорит калия | KOCl | Хлорн. раствор едкого калия | 0 | 0 | – | B | – | B | B | B | – | – | – | – | – | B
1236 | 236 | Йодид калия | KJ | 0 | 50 | 1.55 | B | B | B | B | B | B | – | – | B | B | B | B
1237 | 237 | Йодид калия | KJ | 0 | ges. | 0 | B | B | B | B | B | B | – | – | B | B | B | B
1238 | 238 | Калийная селитра | KNO3 | Kalisalpeter | 10 | 0 | B | B | B | B | B | B | B | B | B | B | B | B
1239 | 239 | Калийная селитра | KNO3 | Kalisalpeter | 24 | 1.17 | B | B | B | B | B | B | B | B | B | B | B | B
1240 | 240 | Оксалат калия | K2C2O4°H2O | 0 | 0 | 0 | B | B | B | B | B | B | – | – | B | B | B | B
1241 | 241 | Перманганат калия | KMnO4 | 0 | 6 | 1.04 | B | B | B | B | B | B | B | B | B | B | B | B
1242 | 242 | Перманганат калия | KMnO4 | 0 | 18 | 0 | B | B | B | B | B | B | B | B | B | B | B | B
1243 | 243 | Сульфат калия | K2SO4 | Квасцы | 10 | 1.08 | B | B | B | B | B | B | B | B | B | B | B | B
1244 | 244 | Известковое молоко | Ca(OH)2 | Гидроокись кальция | 15 | 0 | B | B | – | – | B | – | – | – | B | – | B | B
1245 | 245 | Камфара | C10H16O | 0 | 0 | 0 | – | – | B | B | – | B | – | B | B6 | B | B | B
1246 | 246 | Карболовая кислота | C6H5OH | Фенол | 50 | 0 | – | – | – | – | – | – | B | B | B | B | B | B
1247 | 247 | Карболовая кислота | C6H5OH | Фенол | 90 | 1.07 | – | – | – | – | – | – | B | B | B | B | B | B
1248 | 248 | Керосин | Микстура | 0 | t.rein | 0.83 | – | – | – | – | – | – | – | – | B | B | B | B
1249 | 249 | Сосновая смола | Микстура | Эфирные масла | 0 | 0 | – | – | – | – | – | – | – | B | B6 | B | B | B
1250 | 250 | Кремнефтористоводородн | H2SiF6 | Kieselflusssaure | 32 | 1.17 | – | B | – | B | B | B | – | – | – | – | – | B
1251 | 251 | Кремневая кислота | Si(OH)4 | (Орто) кремневая кислота | t.rein | 0 | B | B | B | B | B | B | – | – | B | B | B | B
1252 | 252 | Поваренная соль | NaCl | Хлорид натрия | 25 | 0 | – | B | – | B | B | B | – | – | – | – | – | B
1253 | 253 | Угольная кислота | H2CO3 | 0 | 0 | 0 | B | B | B | B | B | B | – | – | B | B | B | B
1254 | 254 | Тетрахлорид углерода | CCl4 | Тетрахлоруглерод | t.rein | 1.59 | – | – | – | – | B | B | – | – | B | B | B | B
1255 | 255 | Крезол | C7H8O | 0 | 0 | 1.05 | – | – | – | – | B | B | B | B | B | B | B | B
1256 | 256 | Хлорид меди I | Cu(C2H3O2)2 | Хлористая медь | 10 | 0 | – | – | – | – | – | – | – | – | – | – | – | –
1257 | 257 | Хлорид меди II | CuCl | 0 | 20 | 1.21 | – | – | – | – | – | – | – | – | – | – | – | –
1258 | 258 | Ацетат меди | CuCl2 | 0 | 50 | 0 | B | B | B | B | B | B | – | – | B | B | B | B
1259 | 259 | Нитрат меди | Cu(NO3)2 | 0 | 25 | 1.25 | B | B | B | B | B | B | – | – | B | B | B | B
1260 | 260 | Сульфат меди | CuSO4 | Медный купорос | 18 | 1.21 | B | B | B | B | B | B | – | – | B | B | B | B
1261 | 261 | Сульфат меди | CuSO4 | Медный купорос | ges. | 0 | B | B | B | B | B | B | – | – | B | B | B | B
1262 | 262 | Ланолин | Микстура | Wollfett | t.rein | 0 | B | B | B | B | B | B | – | – | B | B | B | B
1263 | 263 | Рыбий жир | Микстура | 0 | 0 | 0.98 | B | B | B | B | B | B | B | B | B | B | B | B
1264 | 264 | Льняное масло | Микстура | 0 | t.rein | 0 | B | B | B | B | B | B | B | B | B | B | B | B
1265 | 265 | Хлорид лития | LiCl | 0 | 45 | 1.3 | – | B | – | B | B | B | – | – | – | – | – | B
1266 | 266 | Сульфат лития | Li2SO4 | 0 | 25 | 1.23 | B | B | B | B | B | B | – | – | B | B | B | B
1267 | 267 | Карбонат магния | MgCO3 | 0 | 0 | 0 | B | B | B | B | B | B | – | – | B | B | B | B
1268 | 268 | Хлорид магния | MgCl2 | 0 | 10 | 0 | – | B | – | B | B | B | – | – | – | – | – | B
1269 | 269 | Хлорид магния | MgCl2 | 0 | ges. | 0 | – | B | – | B | B | B | – | – | – | – | – | B
1270 | 270 | Нитрат магния | Mg(NO3)2 | 0 | 25 | 1.21 | B2 | B2 | B | B | B2 | B | – | – | B2 | B | B | B
1271 | 271 | Сульфат магния | MgSO4 | Сернокислый магний | 10 | 0 | B | B | B | B | B | B | B | B | B | B | B | B
1272 | 272 | Сульфат магния | MgSO4 | Сернокислый магний | ges. | 1.28 | B | B | B | B | B | B | B | B | B | B | B | B
1273 | 273 | Кукурузное масло | Микстура | 0 | t.rein | 0 | B | B | B | B | B | B | B | B | B | B | B | B
1274 | 274 | Малеиновая кислота | (CHCOOH)2 | Этилендикарбоновая кислота | 35 | 0 | B | B | B | B | B | B | B | B | B | B | B | B
1275 | 275 | Малеиновая кислота | (CHCOOH)2 | Этилендикарбоновая кислота | ges. | 0 | B | B | B | B | B | B | B | B | B | B | B | B
1276 | 276 | Хлорид марганца II | MnCl2 | Manganchlorür | 20 | 1.19 | – | B | – | B | B | B | – | – | – | – | – | B
1277 | 277 | Морская вода | H2O | Seewasser | 0 | 0 | – | B | – | B | B | B | – | – | – | – | – | B
1278 | 278 | Метанол | CH3OH | Метиловый спирт | t.rein | 0.79 | – | – | – | – | – | – | – | – | B2 | B | B | B
1279 | 279 | Метилацетат | CH3CO2CH3 | Метил эфир уксусной кислоты | 100 | 0.93 | – | – | – | – | – | – | – | – | B6 | B | B | B
1280 | 280 | Метилэтилкетон | CH3CO°CH2CH3 | Бутанон | 100 | 0.81 | – | – | – | – | – | – | – | – | B2 | B | B | B
1281 | 281 | Метилбензол | C6H5CH3 | Толуол | 100 | 0.87 | – | – | – | – | – | – | – | – | B | B | B | B
1282 | 282 | Метилцианид | CH3CN | Ацетонитрил | 0 | 0.78 | – | – | – | – | – | – | – | – | B6 | B | B | B
1283 | 283 | Метиленхлорид | CH2Cl2 | Дихлорметан | 100 | 1.33 | – | – | – | – | – | – | – | – | B6 | B | B | B
1284 | 284 | Метилгликол | CH3OCH2CH2OH | Methylcellosolve | 0 | 0.98 | – | – | – | – | – | – | – | – | B | B | B | B
1285 | 285 | Метилизобутилкетон | CH3CH(CH3)CH2COCH3 | Метилпентанон | 0 | 0.8 | – | – | – | – | – | – | – | – | B2 | B | B | B
1286 | 286 | Метилпентанон | CH3CH(CH3)CH2COCH3 | Метилизобутилкетон | 0 | 0.8 | – | – | – | – | – | – | – | – | B2 | B | B | B
1287 | 287 | Молоко | Микстура | 0 | h.ü. | 0 | B | B | – | – | B | – | – | – | B | – | B | B
1288 | 288 | Молочная кислота | CH3CHOHCOOH | 0 | 10 | 0 | B | B | B | B | B | B | – | – | B | B | B | B
1289 | 289 | Молочная кислота | CH3CHOHCOOH | 0 | 90 | 0 | B | B | B | B | B | B | – | – | B | B | B | B
1290 | 290 | Минеральные масла | Микстура | Масло | 0 | 0 | – | – | – | – | B | B | B | B | B | B | B | B
1291 | 291 | Минеральная вода | H2O | 0 | 0 | 0 | B | B | B | B | B | B | B | B | B | B | B | B
1292 | 292 | Жидкость для снятия лака | CH3COCH3 | Ацетон | 10 | 0 | – | – | – | – | – | – | – | – | B2 | B | B | B
1293 | 293 | Жидкость для снятия лака | CH3COCH3 | Ацетон | t.rein | 0.79 | – | – | – | – | – | – | – | – | B2 | B | B | B
1294 | 294 | Нефть | Микстура | Erdöl | 0 | 0 | – | – | – | – | – | – | B | B | B | B | B | B
1295 | 295 | Нафталин | C10H8 | 0 | 0 | 1.15 | – | – | – | – | B | B | B | B | B | B | B | B
1296 | 296 | Нафталевая кислота | Микстура | Кислота жирного ряда | 100 | 0.9 | B | B | B | B | B | B | – | – | B | B | B | B
1297 | 297 | Ацетат натрия | CH3COONa | 0 | 10 | 0 | B | B | B | B | B | B | – | – | B | B | B | B
1298 | 298 | Алюминат натрия | Na2Al2O4 | 0 | 0 | 0 | B | B | B | B | B | B | – | – | B | B | B | B
1299 | 299 | Бензоат натрия | C7H5NaO2 | 0 | 36 | 0 | B | B | B | B | B | B | B | B | B | B | B | B
1300 | 300 | Бензоат натрия | C7H5NaO2 | 0 | ges. | 0 | B | B | B | B | B | B | B | B | B | B | B | B
1301 | 301 | Карбонат натрия | NaHCO3 | Сода | 10 | 1.07 | B | B | B | B | B | B | B | B | B | B | B | B
1302 | 302 | Бихромат натрия | Na2Cr2O7 | Дихромат натрия | 10 | 0 | B | B | B | B | B | B | B | B | B | B | B | B
1303 | 303 | Бисульфат натрия | NaHSO4 | 0 | 50 | 1.16 | B | B | B | B | B | B | – | – | B | B | B | B
1304 | 304 | Бисульфит натрия | NaHSO3 | 0 | 0 | 0 | B | B | B | B | B | B | B | B | B | B | B | B
1305 | 305 | Карбонат натрия | Na2CO3 | 0 | 25 | 1.27 | B | B | B | B | B | B | – | – | B | B | B | B
1306 | 306 | Хлорат натрия | NaClO3 | 0 | 25 | 1.23 | B | B | B | B | B | B | – | – | B | B | B | B
1307 | 307 | Хлорид натрия | NaCl | 0 | 20 | 0 | – | B | – | B | B | B | – | – | – | – | – | B
1308 | 308 | Фторид натрия | NaF | 0 | 4 | 1.04 | B | B | B | B | B | B | – | – | B | B | B | B
1309 | 309 | Гидроокись натрия | NaOH | Раствор едкого натра | 10 | 1.16 | B2 | B2 | B | B | B2 | B | – | – | B2 | B | B | B
1310 | 310 | Гидроокись натрия | NaOH | Раствор едкого натра | 30 | 1.33 | B2 | B2 | B | B | B2 | B | – | – | B2 | B | B | B
1311 | 311 | Гидроокись натрия | NaOH | Раствор едкого натра | 50 | 1.53 | B2 | B2 | B | B | B2 | B | – | – | B2 | B | B | B
1312 | 312 | Гипохлорит натрия | NaClO | Хлор раствор едкого натра | 10 | 0 | – | – | – | – | B | B | – | – | – | – | – | B
1313 | 313 | Гипохлорит натрия | NaClO | Хлор раствор едкого натра | 12.5 | 0 | – | – | – | – | B | B | – | – | – | – | – | B
1314 | 314 | Гипохлорит натрия | NaClO | Хлор раствор едкого натра | 20 | 0 | – | – | – | – | B | B | – | – | – | – | – | B
1315 | 315 | Азотистокислый натрий | NaNO3 | Würfelsalpeter | 45 | 1.37 | B | B | B | B | B | B | B | B | B | B | B | B
1316 | 316 | Азотистокислый натрий | NaNO2 | 0 | 50 | 0 | B | B | B | B | B | B | B | B | B | B | B | B
1317 | 317 | Перхлорат натрия | NaClO4 | 0 | 25 | 1.18 | – | – | B | B | – | B | – | – | B6 | B | – | B
1318 | 318 | Фосфат натрия | Na3PO4 | Тринатрийфосфат | 10 | 0 | B | B | B | B | B | B | B | B | B | B | B | B
1319 | 319 | Кремнекислый натрий | 2Na2OxSiO2 | Жидкое стекло | 20 | 1.24 | B | B | B | B | B | B | – | – | B | B | B | B
1320 | 320 | Сульфат натрия | Na2SO4 | Сернокислый натрий | 50 | 1.46 | B | B | B | B | B | B | B | B | B | B | B | B
1321 | 321 | Сульфид натрия | NaS | 0 | 16 | 1.16 | B | B | B | B | B | B | – | – | B | B | B | B
1322 | 322 | Сульфит натрия | Na2SO3 | 0 | ges. | 1.18 | B | B | B | B | B | B | – | – | B | B | B | B
1323 | 323 | Тиосульфат натрия | Na2S2O3 | Гипосульфит натрия | 40 | 0 | B | B | B | B | B | B | B | B | B | B | B | B
1324 | 324 | Раствор едкого натрия | NaOH | Гидроокись натрия | 10 | 1.16 | B2 | B2 | B | B | B2 | B | – | – | B2 | B | B | B
1325 | 325 | Раствор едкого натрия | NaOH | Гидроокись натрия | 30 | 1.33 | B2 | B2 | B | B | B2 | B | – | – | B2 | B | B | B
1326 | 326 | Раствор едкого натрия | NaOH | Гидроокись натрия | 50 | 1.53 | B2 | B2 | B | B | B2 | B | – | – | B2 | B | B | B
1327 | 327 | Гвоздичное масло | Микстура | Эфирные масла | 0 | 0 | – | – | – | – | – | – | – | B | B6 | B | B | B
1328 | 328 | Хлорид никеля | NiCl2 | 0 | 20 | 1.22 | – | B | – | B | B | B | – | – | – | – | – | B
1329 | 329 | Нитрат никеля | Ni(NO3)26H2O | 0 | 35 | 1.38 | B | B | B | B | B | B | – | – | B | B | B | B
1330 | 330 | Сульфат никеля | NiSO4 | 0 | 10 | 1.21 | B | B | B | B | B | B | – | – | B | B | B | B
1331 | 331 | Никотин | Микстура | 0 | 0 | 1.01 | – | – | – | – | – | – | – | – | B | B | B | B
1332 | 332 | Нитробензол | C6H5NO2 | Mirbanöl | t.rein | 1.21 | – | – | – | – | – | – | B | B | B | B | B | B
1333 | 333 | Нитротолуол | C7H7NO2 | 0 | t.rein | 0 | – | – | B | B | – | B | – | B | B6 | B | – | B
1334 | 334 | Октан | C8H18 | 0 | t.rein | 0.7 | – | – | – | – | – | – | – | – | B | B | B | B
1335 | 335 | Олеум | H2SO4/SO3 | Дымящаяся серная кислота | 0 | 0 | – | – | – | – | B | B | – | – | B | B | B | B
1336 | 336 | Олеиновая кислота | C18H34O2 | Oleinsäure | t.rein | 0.9 | – | – | – | – | B | B | B | B | B | B | B | B
1337 | 337 | Щавелевая кислота | (COOH)2 | Этановая двухосновая кислота | 10 | 0 | B | B | B | B | B | B | – | – | B | B | B | B
1338 | 338 | Щавелевая кислота | (COOH)2 | Этановая двухосновая кислота | ges. | 1.65 | – | B | – | B | B | B | – | – | – | – | – | B
1339 | 339 | Парафиновое масло | Микстура | 0 | t.rein | 0 | B | B | B | B | B | B | B | B | B | B | B | B
1340 | 340 | Пентанол-1 | CH3(CH2)3CH2OH | Амиловый спирт | t.rein | 0.82 | – | – | – | – | – | – | – | – | B2 | B | B | B
1341 | 341 | Пентилацетат | CH3(CH2)3CH2COOCH3 | Амилацетат | t.rein | 0.88 | – | – | – | – | – | – | – | – | B6 | B | B | B
1342 | 342 | Гексахлорэтилен | C2Cl4 | Тетрахлорэтилен | t.rein | 0 | – | – | – | – | B | B | – | – | B | B | B | B
1343 | 343 | Хлорная кислота | HClO4 | Überchlorsäure | 20 | 0 | – | B | – | B | B | B | – | – | – | – | – | B
1344 | 344 | Хлорная кислота | HClO4 | Überchlorsäure | 50 | 0 | – | – | – | – | B | B | – | – | – | – | – | B
1345 | 345 | Хлорная кислота | HClO4 | Überchlorsäure | 70 | 0 | – | – | – | – | B | B | – | – | – | – | – | B
1346 | 346 | Хлорная кислота | HClO4 | Überchlorsäure | ges. | 1.55 | – | – | – | – | – | – | – | – | – | – | – | B
1347 | 347 | Петролейный эфир | Mixture | 0 | t.rein | 0.69 | – | – | – | – | – | – | – | – | B | B | B | B
1348 | 348 | Питролеум | Микстура | Керосин | t.rein | 0.83 | – | – | – | – | – | – | – | – | B | B | B | B
1349 | 349 | Фенол | C6H5OH | Гидроокись бензола | 50 | 0 | – | – | – | – | – | – | B | B | B | B | B | B
1350 | 350 | Фенол | C6H5OH | Гидроокись бензола | 90 | 1.07 | – | – | – | – | – | – | B | B | B | B | B | B
1351 | 351 | Хлороокись фосфора | POCl3 | Трихлорид фосфора | t.rein | 1.57 | B | B | B | B | B | B | – | – | B | B | B | B
1352 | 352 | Фосфорная кислота | H3PO4 | 0 | 30 | 1.18 | B | B | B | B | B | B | – | – | B | B | B | B
1353 | 353 | Фосфорная кислота | H3PO4 | 0 | 50 | 0 | B | B | B | B | B | B | – | – | B | B | B | B
1354 | 354 | Фосфорная кислота | H3PO4 | 0 | 85 | 0 | B | B | B | B | B | B | – | – | B | B | B | B
1355 | 355 | Фосфорная кислота | H3PO4 | 0 | 95 | 1.66 | – | – | – | – | B | B | – | – | B | B | B | B
1356 | 356 | Трихлорид фосфора | PCl3 | Хлороокись фосфора | t.rein | 1.57 | B | B | B | B | B | B | – | – | B | B | B | B
1357 | 357 | Фталевая кислота | C8H6O4 | 0 | 50 | 0 | B2 | B2 | B | B | B2 | B | B2 | B | B2 | B | B | B
1358 | 358 | Фталевая кислота | C8H6O4 | 0 | ges. | 1.59 | B2 | B2 | B | B | B2 | B | B2 | B | B2 | B | B | B
1359 | 359 | Пикриновая кислота | (NO2)3C6H2OH | 0 | 50 | 0 | – | – | – | – | B | B | – | – | B | B | B | B
1360 | 360 | Пропанол | C3H7OH | Пропиловый спирт | 100 | 0.8 | – | – | – | – | – | – | – | – | B | B | B | B
1361 | 361 | Пропионовая кислота | CH3CH2COOH | 0 | 50 | 0 | – | – | – | – | – | – | – | – | B | B | B | B
1362 | 362 | Пропионовая кислота | CH3CH2COOH | 0 | t.rein | 0.99 | – | – | – | – | – | – | – | – | B | B | B | B
1363 | 363 | Пропиленгликол | C3H6(OH)2 | Пропандиол 1,2 | t.rein | 1.04 | B | B | B | B | B | B | B | B | B | B | B | B
1364 | 364 | Окись пропилена | C3H6O | Окись пропена | t.rein | 0.83 | – | – | – | – | – | – | – | – | B2 | B | B | B
1365 | 365 | Пиридин | N(CH)4CH | 0 | t.rein | 0.99 | – | – | – | – | – | – | – | – | B2 | B | B | B
1366 | 366 | Пирогаллол | C6H3(OH)3 | Пирогалловая кислота | 10 | 0 | B | B | B | B | B | B | B | B | B | B | B | B
1367 | 367 | Цианистая ртуть | Hg(CN)2 | 0 | t.rein | 0 | B | B | B | B | B | B | – | – | B | B | B | B
1368 | 368 | Цианистая ртуть | Hg2(NO3)2 | 0 | ges. | 0 | B | B | B | B | B | B | – | – | B | B | B | B
1369 | 369 | Касторовое масло | Микстура | Касторовое масло | h.ü. | 0.96 | B | B | B | B | B | B | B | B | B | B | B | B
1370 | 370 | Салициловая кислота | C6H4OHCOOH | 0 | 50 | 1.48 | B | B | B | B | B | B | B | B | B | B | B | B
1371 | 371 | Азотная кислота | HNO3 | Scheidewasser | 10 | 1.05 | B | B | B | B | B | B | – | – | B | B | B | B
1372 | 372 | Азотная кислота | HNO3 | Scheidewasser | 30 | 1.18 | – | – | – | – | B | B | – | – | B | B | B | B
1373 | 373 | Азотная кислота | HNO3 | Scheidewasser | 50 | 1.31 | – | – | – | – | – | B | – | – | – | B4 | B6 | B
1374 | 374 | Азотная кислота | HNO3 | Scheidewasser | 65 | 1.41 | – | – | – | – | – | B | – | – | – | B4 | B6 | B
1375 | 375 | Азотная кислота | HNO3 | Scheidewasser | – | 1.5 | – | – | – | – | – | B | – | – | – | – | – | –
1376 | 376 | Соляная кислота | HCl | Хлористоводородная кислота | 10 | 0 | – | B | – | B | B | B | – | – | – | – | – | B
1377 | 377 | Соляная кислота | HCl | Хлористоводородная кислота | 30 | 0 | – | B | – | B | B | B | – | – | – | – | – | B
1378 | 378 | Соляная кислота | HCl | Хлористоводородная кислота | ges. | 1.2 | – | B | – | B | B | B | – | – | – | – | – | B
1379 | 379 | Серный эфир | (C2H5)2O | Простой эфир | t.rein | 0.71 | – | – | – | – | – | – | – | – | B6 | B | B | B
1380 | 380 | Хлорид серы | S2Cl2 | Schwefelchlorür | 10 | 1.69 | – | – | – | – | B | B | – | – | – | – | – | B
1381 | 381 | Серная кислота | H2SO4 | Аккумуляторная кислота | 40 | 1.3 | – | B | – | B | B | B | – | – | – | – | – | B
1382 | 382 | Серная кислота | H2SO4 | 0 | 80 | 1.66 | – | B | – | B | B | B | – | – | – | – | – | B
1383 | 383 | Серная кислота | H2SO4 | 0 | 90 | 1.73 | B | B | B | B | B | B | – | – | B | B | B | B
1384 | 384 | Серная кислота | H2SO4 | 0 | 98 | 1.84 | – | – | – | – | B | B | – | – | B | B | B | B
1385 | 385 | Сернистая кислота | H2SO3 | 0 | 50 | 0 | B | B | B | B | B | B | – | – | B | B | B | B
1386 | 386 | Морская вода | H2O | Морская вода | 0 | 0 | – | B | – | B | B | B | – | – | – | – | – | B
1387 | 387 | Мыльный раствор | Микстура | 0 | 0 | 0 | B | B | B | B | B | B | – | – | B | B | B | B
1388 | 388 | Нитрат серебра | AgNO3 | Азотнокислое серебро | 8 | 1.07 | B | B | B | B | B | B | – | – | B | B | B | B
1389 | 389 | Силиконовое масло | (R2SiO)x | 0 | t.rein | 0 | B | B | B | B | B | B | B | B | B | B | B | B
1390 | 390 | Растительное масло | Микстура | 0 | h.ü. | 0 | B | B | B | B | B | B | B | B | B | B | B | B
1391 | 391 | Веретенное масло | Микстура | 0 | t.rein | 0 | B | B | B | B | B | B | B | B | B | B | B | B
1392 | 392 | Стеариновая кислота | CH3(CH2)16CO2H | 0 | 100 | 0.94 | B | B | B | B | B | B | B | B | B | B | B | B
1393 | 393 | Стирол | C6H5-CH = CH2 | Винилбензол | t.rein | 0.91 | – | – | – | – | – | – | – | – | B | B | B | B
1394 | 394 | Сульфитный щелок | Ca(HSO3)2 | Бисульфит кальция | 10 | 0 | B | B | B | B | B | B | – | – | B | B | B | B
1395 | 395 | Сульфитный щелок | Ca(HSO3)2 | Бисульфит кальция | ges. | 0 | B | B | B | B | B | B | – | – | B | B | B | B
1396 | 396 | Фисташковое масло | Микстура | Бальзамическое фисташковое масло | h.ü. | 0.86 | – | – | – | – | – | – | B | B | B | B | B | B
1397 | 397 | Тестбензин | Микстура | 0 | 0 | 0.72 | – | – | – | – | – | – | – | – | B | B | B | B
1398 | 398 | Тетрахлорэтан | Cl2CHCHCl2 | 0 | t.rein | 1.6 | – | – | – | – | – | B | – | – | B6 | B | B | B
1399 | 399 | Тетрахлоруглерод | CCl4 | 0 | t.rein | 1.59 | – | – | – | – | B | B | – | – | B | B | B | B
1400 | 400 | Тетрагидрофуран | C4H8O | Окись диэтилена | t.rein | 0.89 | – | – | – | – | – | – | – | – | B6 | B | B | B
1401 | 401 | Тетралин | C10H12 | Тетрагидронафталин | 100 | 0.97 | – | – | – | – | – | – | B | B | B | B | B | B
1402 | 402 | Тионилхлорид | SOCl2 | 0 | t.rein | 1.66 | – | – | – | – | – | – | – | – | B | B | B | B
1403 | 403 | Тиофен | C4H4S | Тиофуран | t.rein | 1.06 | – | – | – | – | – | – | – | – | B6 | B | B | B
1404 | 404 | Чернила | Микстура | Eisengallustinte | h.ü. | 1 | – | – | – | – | – | – | – | – | B | B | B | B
1405 | 405 | Толуол | C7H8 | Метилбензол | 100 | 0.87 | – | – | – | – | – | – | – | – | B | B | B | B
1406 | 406 | Трансформаторное масло | Микстура | Trafo-Öl | t.rein | 0 | – | – | – | – | – | – | B | B | B | B | B | B
1407 | 407 | Триэтиленамин | (CH3CH2)3N | 0 | t.rein | 0.73 | – | – | – | – | – | – | – | – | B | B | B | B
1408 | 408 | Трибутилфосфат | (C4H9)3PO4 | 0 | t.rein | 0.98 | B2 | B2 | B | B | B2 | B | B2 | B | B2 | B | B | B
1409 | 409 | Трихлорэтилен | C2HCl3 | Трихлорэтен | 50 | 0 | – | – | – | – | B | B | – | – | B | B | B | B
1410 | 410 | Трихлорэтилен | C2HCl3 | Трихлорэтен | t.rein | 1.46 | – | – | – | – | B | B | B | B | B | B | B | B
1411 | 411 | Трихлорбензол | C6H3Cl3 | Трихлорфенол | 0 | 1.69 | – | – | – | – | – | – | – | – | B | B | B | B
1412 | 412 | Трихлор-уксусная кислота | CCl3COOH | 0 | 50 | 0 | – | – | – | B | – | B | – | – | – | – | – | B
1413 | 413 | Трихлоруксусная кислота | CCl3COOH | 0 | t.rein | 1.62 | – | – | – | B | – | B | – | – | – | – | – | B
1414 | 414 | Трихлорэтан | C2H3Cl3 | Хлорофен | t.rein | 1.48 | – | – | – | – | B | B | – | – | B | B | B | B
1415 | 415 | Трихлорфторметан | CFCl3 | Фреон 11 Фриген 11 | t.rein | 1.32 | – | – | – | – | – | – | – | – | B6 | B | B | B
1416 | 416 | Трихлорметан | CHCl3 | Хлороформ | 100 | 1.48 | – | – | – | – | – | B | – | – | B6 | B | B | B
1417 | 417 | Трикрезилфосфат | (CH3C6H4O)3PO | 0 | t.rein | 1.13 | – | – | B | B | – | B | – | B | B6 | B | B | B
1418 | 418 | Хлорная кислота | HClO4 | Perchlorsäure | 20 | 0 | – | B | – | B | B | B | – | – | – | – | – | B
1419 | 419 | Хлорная кислота | HClO4 | Perchlorsäure | 50 | 0 | – | – | – | – | B | B | – | – | – | – | – | B
1420 | 420 | Хлорная кислота | HClO4 | Perchlorsäure | 70 | 0 | – | – | – | – | B | B | – | – | – | – | – | B
1421 | 421 | Хлорная кислота | HClO4 | Perchlorsäure | ges. | 1.55 | – | – | – | – | – | – | – | – | – | – | – | B
1422 | 422 | Моча | Микстура | Harn | 0 | 0 | B | B | B | B | B | B | – | – | B | B | B | B
1423 | 423 | Винилацетат | CH2 = CHOOCCH3 | 0 | t.rein | 0.93 | – | – | – | – | – | – | – | – | B6 | B | B | B
1424 | 424 | Винилденхлорид | CH2 = CCl2 | Дихлорэтилен | t.rein | 1.25 | – | – | – | – | – | – | – | – | B | B | B | B
1425 | 425 | Вода | H2O | 0 | 0 | 1 | B | B | B | B | B | B | – | – | B | B | B | B
1426 | 426 | Жидкое стекло | Me2OnSiO2 | Кремнекислый натрий | 20 | 1.24 | B | B | B | B | B | B | – | – | B | B | B | B
1427 | 427 | Перекись водорода | H2O2 | Wasserstoffperoxid | 3 | 1.01 | B | B | B | B | B | B | B | B | B | B | B | B
1428 | 428 | Перекись водорода | H2O2 | Wasserstoffperoxid | 10 | 1.04 | B | B | B | B | B | B | B | B | B | B | B | B
1429 | 429 | Перекись водорода | H2O2 | Wasserstoffperoxid | 20 | 1.07 | B | B | B | B | B | B | B | B | B | B | B | B
1430 | 430 | Перекись водорода | H2O2 | Wasserstoffperoxid | 30 | 1.11 | B | B | B | B | B | B | B | B | B | B | B | B
1431 | 431 | Перекись водорода | H2O2 | Wasserstoffperoxid | 90 | 1.42 | – | – | – | – | B | B | B | B | B | B | B | B
1432 | 432 | Винный спирт | CH3CH2(OH) | Этиловый спирт | t.rein | 0.79 | – | – | – | – | – | – | – | – | B2 | B | B | B
1433 | 433 | Винная кислота | C4H6O6 | Кислота винного камня | ges. | 1.76 | B | B | B | B | B | B | – | – | B | B | B | B
1434 | 434 | Ксилол | C6H4(CH3)2 | Диметилбензол | t.rein | 0.86 | – | – | – | – | – | – | – | – | B | B | B | B
1435 | 435 | Хлорид цинка | ZnCl2 | Хлористо-цинковый щелок | 20 | 1.19 | B | B | B | B | B | B | – | – | B | B | B | B
1436 | 436 | Хлорид цинка | ZnCl2 | Хлористо-цинковый щелок | 75 | 2.07 | B | B | B | B | B | B | – | – | B | B | B | B
1437 | 437 | Соль цинка | Микстура | 0 | 0 | 0 | B | B | B | B | B | B | – | – | B | B | B | B
1438 | 438 | Сульфат цинка | ZnSO4 | Цинковый купорос | 10 | 1.11 | B | B | B | B | B | B | – | – | B | B | B | B
1439 | 439 | Сульфат цинка | ZnSO4 | Цинковый купорос | ges. | 1.38 | B | B | B | B | B | B | – | – | B | B | B | B
1440 | 440 | Хлорид олова II | SnCl2 | 0 | 20 | 1.17 | – | B | – | B | B | B | – | – | – | – | – | B
1441 | 441 | Лимонная кислота | C6H8O7 | Citronensäure | 50 | 1.22 | B | B | B | B | B | B | – | – | B | B | B | B
Разъяснение обозначений: B = устойчив без ограничений B1 = относительно устойчив (опасность изменения физико-химических свойств жидкости в зависимости от времени воздейстия) B2 = Особое уплотнение EPDM B3 = Особое уплотнение Витон-FEP B4 = Особый подшипник скольжения Rulon B5 = Измерительная камера для азотной кислоты B6 = по запросу